## 木造
しずおか安心すまい協議会 品質管理基準
＜団体認定住宅の設計チェックシート＞
◎まもりすまい保険設計施工基準に加え、 A 又は B のタイプに適合する設計として下さい。
□ Aタイプ ： 基礎高400ｍｍ ＋ 外壁通気構法 |  |  |  | 自己チェック欄に☑
項 目 | 仕 様 |  |  | 自 己 チェック | 協議会 確認欄
基礎の高さ | 地面から基礎上端又は土台下端まで400ｍｍ以上 |  |  | □
外壁通気構法 | 外壁の防水（設計施工基準同一） |  |  | □
| 乾式、湿式の外壁仕上げで通気構法等（設計施工基準同一） |  |  | □
□ Bタイプ ： 住宅性能評価基準の劣化対策等級2以上
項 目 | 仕 様 |  |  | 自 己 チェック | 協議会 確認欄
基礎の高さ | 地面から基礎上端又は土台下端まで400ｍｍ以上
□外壁通気工法
| □GL＋1ｍの範囲 | ※柱：□薬剤処理 □小径12cm以上 □耐久性区分D1
※柱以外の軸組材：□薬剤処理 □耐久性区分D１
合板：□薬剤処理
土台の防腐・防蟻 | □土台に接する外壁下部に水切の設置
対策 | ※□薬剤処理：K3以上 □耐久性区分：D1の一部
浴室・脱衣室の防水 | □防水上有効な仕上げ
（右記のいずれか） | □ユニットバスの設置
地盤の防蟻対策 | □べた基礎の採用
（右記のいずれか） | □地盤の薬剤処理
床下の防湿・換気 | ※□厚60ｍｍ以上の防湿ｺﾝｸﾘｰﾄ □厚0.1ｍｍ以上の防湿ﾌｨﾙﾑ
対策 | □換気口の設置
小屋裏換気 （右記いずれか） | □小屋裏給排気：1/300以上
□軒裏給排気：1/250以上
□軒裏又は小屋裏給気＋小屋裏排気：1/900以上
□軒裏又は小屋裏給気＋排気塔排気：給気口1/900以上、 排気口1/1600以上
木造住宅

## 鉄筋コン
しずおか安心すまい協議会 品質管理基準
団体認定住宅の設計チェックシート
まもりすまい保険設計施工基準に加え、下記に適合する設計として下さい。
□かぶり厚さ等 ： A欄、B欄のどちらかによる
部 位 |  |  | 仕 様 |  | 自己 チェック | 協議会 確認欄
|  |  | □ A | □ B
直接土に接しない 部分 | 耐力壁以外の壁、 床、屋根 | 屋内 | 20ｍｍ 以上 | 30ｍｍ 以上
|  | ※ 屋外 | 30ｍｍ 以上 | 40ｍｍ 以上
直接土に接する 部分（※） | 耐力壁、柱、はり | 屋内 | 30ｍｍ 以上 | 40ｍｍ 以上
|  | ※ 屋外 | 40ｍｍ 以上 | 50ｍｍ 以上
直接土に接する 部分（※） | 壁、柱、はり、基礎の 立ち上がり部分 |  | 40ｍｍ 以上 | 50ｍｍ 以上
| 基礎（立ち上がり、捨て コンクリート部分を除く） |  | 60ｍｍ 以上 | 70ｍｍ 以上
普通コンクリートの水セメント比 |  |  | 55％ 以下 | 60％ 以下
※外壁、屋根で屋外に面する部位をタイル貼り、モルタル塗り、外断熱工法による仕上げとする場合は、
10ｍｍ減ずることが出来る。
□コンクリートの品質等
部 位 | 仕 様 |  |  |  | 自己 チェック | 協議会 確認欄
使用するセメント | ポルトランドセメント、フライアッシュセメント、高炉セメント
コンクリートの品質 | □コンクリート強度 ： 33N/mm2未満・スランプ ： 18ｃｍ以下
（右記いずれか） | □コンクリート強度 ： 33N/mm2以上・スランプ ： 21ｃｍ以下
コンクリートの | 185ｋｇ/ｍ３以下
単位水量
日最低気温の平滑平均値の年間極値が0℃を下回る場合のコンクリートの中の 空気量 ：4％から6％
鉄筋コンクリート造

## 鉄骨造
しずおか安心すまい協議会 品質管理基準
団体認定住宅の設計チェックシート
まもりすまい保険設計施工基準に加え、下記に適合する設計として下さい。
□防錆措置
＜構造耐力上主要な部分（柱、はり、筋かい）＞
部 位 |  |  |  |  | 仕 様 | 自己 チェック | 協議会 確認欄
最下階 の 柱脚部 | コンクリートに 埋設される |  | コンクリートの上端から |  | □最小厚 ： 9ｍｍ以上 □ｼﾞﾝｸﾘｯﾁﾌﾟﾗｲﾏｰ1回以上塗布
下方10ｃｍ～上方1m
| 上記以外 |  | 当該鋼材下端から 上方1ｍの範囲
上記以外（右記のいずれか） |  |  |  |  | □最小厚：9ｍｍ以上
□最小厚6mm以上ｼﾞﾝｸﾘｯﾁﾌﾟﾗｲﾏｰ1回
＜構造耐力上主要な部分（柱、はり、筋かい以外）＞
部 位 |  |  |  |  | 仕 様 | 自己 チェック | 協議会 確認欄
柱、はり、筋かい以外（右記のいずれか） |  |  |  |  | □最小厚 ： 9ｍｍ以上 □鉛系さび止め塗料2回以上塗布
□防湿措置（べた基礎の場合を除く）
部 位 |  |  | 仕 様 |  |  | 自己 チェック | 協議会 確認欄
□防湿コンクリート |  |  | □床下全体に厚さ6ｃｍ以上
| 右記のいずれか |  | □打設前の床下は十分突き固める
□防湿フィルム |  |  | □床下前面に（JISA6930、JISZ1702、JISK6781）厚さ0.1ｍｍ以上
| 右記のいずれか |  | □防湿フィルムの重ね幅は15ｃｍ以上
※□砂押さえ ※□砂利押さえ ※□コンクリート押さえ
□床下換気（床下に空間が生じる場合（基礎断熱施工の場合を除く））
部 位 |  |  | 仕 様 |  |  | 自己 チェック | 協議会 確認欄
外周部 （右記いずれか） |  |  | □有効面積 ： 300ｍ２以上、間隔 ： 4ｍ以内
□ねこ土台 ： 1ｍ当たり75ｃｍ２以上
□小屋裏換気（小屋裏空間が生じない時、屋根面に断熱材を施工する場合を除く）
部 位 |  |  |  | 仕 様 |  | 自己 チェック | 協議会 確認欄
設置方法 （右記の いずれか） |  | □独立した小屋裏ごとに2か所以上
|  | □ 有効面積 | □両妻壁に設置 |  | 有効換気面積：天井面積の1/300以上
|  |  | □軒裏に設置 |  | 有効換気面積：天井面積の1/250以上
|  |  | □軒裏給気、妻壁 排気を設置 |  | □垂直距離で90ｃｍ以上離す
□それぞれの換気口面積：天井面積の 1/900以上
|  |  | □器具を用いた 排気口、軒裏給気口 |  | □排気口面積：天井面積の1/1600以上
□給気口面積：天井面積の1/900以上
|  |  | 軒裏給気口、かつ、 棟部排気口を設置 |  | □排気口面積：天井面積の1/1600以上
□給気口面積：天井面積の1/900以上
鉄骨造